## FORMATO
|  |  |  | CONTROL DEL PROCESO DE MANUFACTURA | [10 empty] | Revisión: 0
Fecha: 01/11/2018
Código: BIOMAT-001
| Fecha de la fabricación |  | 2018-11-09 | Tipo de material a fabricar |  |  | Bio-plástico |  |  | Objetivos | Nuevo material |  |  |  | Otros
| Ubicación | [5 empty] | Bio-cerámico |  |  |  | Cambio variable
| Nº de Configuraciones |  | 8 |  |  |  | ……………………… |  |  |  | Validar
COMPONENTES DEL MATERIAL ( RECETA)
|  |  | Agua [ml] |  |  | Glicerina [ml] |  |  |  | Agar [gr] |  |  | Alguinato [gr] |  |  | Otro…………….
| Valor alto |  | 1200 |  |  | 7.5 |  |  |  | 12 |  |  | -
| Valor medio | [11 empty] | -
| Valor bajo |  | 400 |  |  | 2.5 |  |  |  | 4 |  |  | -
|  | Ingredientes |  |  |  |  | Balance de masa |  |  |  |  | Otros Datos
| Config. | Agua [ml] | Glicerina [ml] | Agar [gr] | Alguinato [gr] |  | Inicial (Mezcla + Bandeja) [gr] |  | Final (Mezcla + Bandeja) [gr] | Bandeja [gr] | % perdida de agua | Tº fabricación [ºC] |  | Tiempo Fabricación [min] |  | Mezcla [ml]
1 | "+++" | 1200 | 7.5 | 12 |  |  | 281 |  |  | 138.5 |  | 95
2 | "++-" | 1200 | 2.5 | 12 |  |  | 287.5 |  |  | 138.5 |  | 96
3 | "+-+" | 1200 | 7.5 | 4 |  |  | 285.8 |  |  | 138.5 |  | 97
4 | "-++" | 400 | 7.5 | 12 |  |  | 278.5 |  |  | 138.5 |  | 98
5 | "+--" | 1200 | 2.5 | 4 |  |  | 283.7 |  |  | 138.5 |  | 99
6
7
8
9
10
11
12
13
14
15
16
IMÁGENES O FOTOGRAFÍAS (Si aplica)
| ASISTENTES | [6 empty] | OBSERVACIONES
No se masaron las banejas, solo se maso la primera, No se midio el tiempo de cocción, Sin hongos, incompleta por que se acabo el agar, ensayada no completa por espesor del film
x