## FORMATO
|  |  |  | CONTROL DEL PROCESO DE MANUFACTURA | [10 empty] | Revisión: 0
Fecha: 01/11/2018
Código: BIOMAT-001
| Fecha de la fabricación |  | 2018-11-07 | Tipo de material a fabricar |  |  | Bio-plástico |  |  | Objetivos | Nuevo material |  |  |  | Otros
| Ubicación |  | Lab. Alm. termico |  |  |  | Bio-cerámico |  |  |  | Cambio variable
| Nº de Configuraciones |  | 8 |  |  |  | ……………………… |  |  |  | Validar
COMPONENTES DEL MATERIAL ( RECETA)
|  |  | Agua [ml] |  |  | Glicerina [ml] |  |  |  | Agar [gr] |  |  | Alguinato [gr] |  |  | Otro…………….
| Valor alto |  | 800 |  |  | 5 |  |  |  | 8 |  |  | -
| Valor medio |  | - |  |  | - |  |  |  | - |  |  | -
| Valor bajo |  | 400 |  |  | 2.5 |  |  |  | 4 |  |  | -
|  | Ingredientes |  |  |  |  | Balance de masa |  |  |  |  | Otros Datos
| Config. | Agua [ml] | Glicerina [ml] | Agar [gr] | Alguinato [gr] |  | Inicial (Mezcla + Bandeja) [gr] |  | Final (Mezcla + Bandeja) [gr] | Bandeja [gr] | % perdida de agua | Tº fabricación [ºC] |  | Tiempo Fabricación [min] |  | Mezcla [ml]
1 | "+++" | 800 | 5 | 8 | - |  | 333.6 |  |  | 139 |  | 90 |  | 6:59 |  | 200
2 | "++-" | 800 | 5 | 4 | - |  | 340.2 |  |  | 139 |  | 92 |  | 6:45 |  | 200
3 | "+--" | 800 | 2.5 | 4 | - |  | 328.3 |  |  | 139.5 |  | 94 |  | 6:40 |  | 200
4 | "+-+" | 800 | 2.5 | 8 | - |  | 331.3 |  |  | 138.4 |  | 90 |  | 6:38 |  | 200
5 | "-+-" | 400 | 5 | 4 | - |  | 327.2 |  |  | 138.1 |  | 92 |  | 3:11 |  | 200
6 | "--+" | 400 | 2.5 | 8 | - |  | 330.3 |  |  | 137.9 |  | 90 |  | 2:37 |  | 200
7 | "-++" | 400 | 5 | 8 | - |  | 331.2 |  |  | 139 |  | 92 |  | 2:48 |  | 200
8 | "---" | 400 | 2.5 | 4 | - |  | 334.8 |  |  | 139.4 |  | 96 |  | 1:15 |  | 200
9
10
11
12
13
14
15
16
IMÁGENES O FOTOGRAFÍAS (Si aplica)
| ASISTENTES | [6 empty] | OBSERVACIONES
Receta Alysia
x