## FORMATO
|  |  |  | CONTROL DEL PROCESO DE MANUFACTURA | [10 empty] | Revisión: 0
Fecha: 01/11/2018
Código: BIOMAT-001
| Fecha de la fabricación |  | 2018-12-10 | Tipo de material a fabricar |  |  | Bio-plástico |  |  | Objetivos | Nuevo material |  |  |  | Otros
| Ubicación |  | Lab. Alm. Termico |  |  |  | Bio-cerámico |  |  |  | Cambio variable
| Nº de Configuraciones |  | 8 |  |  |  | ……………………… |  |  |  | Validar
COMPONENTES DEL MATERIAL ( RECETA)
|  |  | Agua [ml] |  |  | Glicerina [ml] |  |  |  | Agar [gr] |  |  | Alguinato [gr] |  |  | Otro…………….
| Valor alto |  | 400 |  |  | 21.4 |  |  |  | 16 |  |  | - |  |  | -
| Valor medio |  | - |  |  | - |  |  |  | - |  |  | - |  |  | -
| Valor bajo |  | 200 |  |  | 10.7 |  |  |  | 8 |  |  | - |  |  | -
|  | Ingredientes |  |  |  |  | Balance de masa |  |  |  |  | Otros Datos
| Config. | Agua [ml] | Glicerina [ml] | Agar [gr] | Alguinato [gr] |  | Inicial (Mezcla + Bandeja) [gr] |  | Final (Mezcla + Bandeja) [gr] | Bandeja [gr] | % perdida de agua | Tº fabricación |  | Tiempo Fabricación
1 | "---" | 200 | 10.7 | 8 | - |  | 286.5 |  |  | 139.8 |  | 94 |  |  | 5:00
2 | "+++" | 400 | 21.4 | 16 | - |  | 280.4 |  |  | 139.2 |  | 96 |  |  | 4:00
3 | "+-+" | 400 | 10.7 | 16 | - |  | 284.7 |  |  | 142.4 |  | 95 |  |  | 5:00
4 | "++-" | 400 | 21.4 | 8 | - |  | 274.6 |  |  | 139.3 |  | 89 |  |  | 4:00
5 | "-+-" | 200 | 21.4 | 8 | - |  | 287.1 |  |  | 139.5 |  | 81 |  |  | 3:00
6 | "--+" | 200 | 10.7 | 16 | - |  | 279.6 |  |  | 139.4 |  | 94 |  |  | 5:00
7 | "+--" | 400 | 10.7 | 8 | - |  | 290.8 |  |  | 137.7 |  | 93 |  |  | 5:00
8 | "-++" | 200 | 21.4 | 16 | - |  | 291.1 |  |  | 139.3 |  | 90 |  |  | 4:00
IMÁGENES O FOTOGRAFÍAS (Si aplica)
| ASISTENTES | [6 empty] | OBSERVACIONES
x
segunda receta alycia original 1,6 gr de agar, 40 ml de agua y 2,14 ml de glicerol estos valores fueron multiplicados por 5 y 10 para poder hacerlas, esta medida se realizo para poder obtener mayor cantidad del producto ya que en cada bandeja se deposito un total de 150 ml de la mesclas realizadas.